## Лист1
Дата, время загрузки листа в закалочную печь | Марка стали | Толщина листа, мм | Плавка | Партия | Пачка | Номер листа | Заданная температура | Скорость выдачи, мм/с | Скоростная секция | [6 empty] | Ламинарная секция 1 |  | Ламинарная секия 2 |  | Температура воды в поддоне | Кантовка | Отклонения от плоскостности листа До кантовки | [7 empty] | После кантовки | [7 empty] | ID Листа
[9 empty] | Давление воды в баке | Температура воды в баке | Давление в верхнем коллекторе | Давление в нижнем коллекторе | Положение клапана |  | Маскирование | Положение клапана |  | Положение клапана |  |  |  | 1 | 2 | 3 | 4 | 5 | 6 | 7 | 8 | 1 | 2 | 3 | 4 | 5 | 6 | 7 | 8 | День | Месяц | Год | Касета | Лист
[13 empty] | верх | низ |  | верх | низ | верх | низ
2024-03-11 23:50:59 | А3 | 4.2 | 101879 | 411 | 32 | 637 | 900 | 460 | 3.97942 | 36.46721 | 2.193153 | 3.927653 | 2 | 10 | 001111111 001111111 | 2.25 | 10 | 2 | 10 | 36.34065 | 1 | 0 | 0 | 0 | 0 | 0 | 0 | 0 | 0 | 0 | 0 | 0 | 0 | 0 | 0 | 0 | 0 | 11 | 3 | 2024 | 3 | 3
2024-03-11 23:39:45 | А3 | 4.2 | 101879 | 411 | 32 | 638 | 900 | 460 | 3.913112 | 36.46194 | 3.529599 | 4.102179 | 2 | 10 | 001111111 001111111 | 2.25 | 10 | 2 | 10 | 36.37446 | 1 | 0 | 0 | 0 | 0 | 0 | 0 | 0 | 0 | 0 | 0 | 0 | 0 | 0 | 0 | 0 | 0 | 11 | 3 | 2024 | 3 | 2
2024-03-11 23:28:03 | А3 | 4.2 | 101879 | 411 | 32 | 639 | 900 | 460 | 4.006312 | 36.4678 | 1.913367 | 4.066365 | 2 | 10 | 001111111 001111111 | 2.25 | 10 | 2 | 10 | 36.39922 | 1 | 0 | 0 | 0 | 0 | 0 | 0 | 0 | 0 | 0 | 0 | 0 | 0 | 0 | 0 | 0 | 0 | 11 | 3 | 2024 | 3 | 1
2024-03-11 23:16:44 | А3 | 4.2 | 101881 | 402 | 38 | 660 | 900 | 460 | 3.933209 | 36.51041 | 2.071042 | 3.22772 | 2 | 10 | 001111111 001111111 | 2.25 | 10 | 2 | 10 | 36.42189 | 1 | 0 | 0 | 0 | 0 | 0 | 0 | 0 | 0 | 0 | 0 | 0 | 0 | 0 | 0 | 0 | 0 | 11 | 3 | 2024 | 9 | 24
2024-03-11 23:05:08 | А3 | 4.2 | 101881 | 402 | 38 | 661 | 900 | 460 | 3.949646 | 36.52506 | 2.080045 | 3.709747 | 2 | 10 | 001111111 001111111 | 2.25 | 10 | 2 | 10 | 36.47626 | 0
2024-03-11 22:53:43 | А3 | 4.2 | 101881 | 402 | 38 | 662 | 900 | 460 | 3.959157 | 36.57952 | 2.005321 | 3.68262 | 2 | 10 | 001111111 001111111 | 2.25 | 10 | 2 | 10 | 36.43552 | 1 | 0 | 0 | 0 | 0 | 0 | 0 | 0 | 0 | 0 | 0 | 0 | 0 | 0 | 0 | 0 | 0 | 11 | 3 | 2024 | 9 | 23
2024-03-11 22:42:03 | А3 | 4.2 | 101881 | 402 | 38 | 663 | 900 | 460 | 3.981821 | 36.57222 | 2.143451 | 3.205777 | 2 | 10 | 001111111 001111111 | 2.25 | 10 | 2 | 10 | 36.43303 | 1 | 0 | 0 | 0 | 0 | 0 | 0 | 0 | 0 | 0 | 0 | 0 | 0 | 0 | 0 | 0 | 0 | 11 | 3 | 2024 | 9 | 22
2024-03-11 22:30:52 | А3 | 4.2 | 101881 | 402 | 38 | 664 | 900 | 460 | 3.903908 | 36.60044 | 2.04254 | 3.195776 | 2 | 10 | 001111111 001111111 | 2.25 | 10 | 2 | 10 | 36.47856 | 1 | 0 | 0 | 0 | 0 | 0 | 0 | 0 | 0 | 0 | 0 | 0 | 0 | 0 | 0 | 0 | 0 | 11 | 3 | 2024 | 9 | 21
2024-03-11 22:18:55 | А3 | 4.2 | 101881 | 402 | 38 | 665 | 900 | 460 | 3.970339 | 36.6362 | 2.408609 | 3.840597 | 2 | 10 | 001111111 001111111 | 2.25 | 10 | 2 | 10 | 36.50189 | 1 | 0 | 0 | 0 | 0 | 0 | 0 | 0 | 0 | 0 | 0 | 0 | 0 | 0 | 0 | 0 | 0 | 11 | 3 | 2024 | 9 | 20
2024-03-11 22:07:51 | А3 | 4.2 | 101881 | 402 | 38 | 666 | 900 | 460 | 3.902267 | 36.69091 | 1.938559 | 3.383971 | 2 | 10 | 001111111 001111111 | 2.25 | 10 | 2 | 10 | 36.61715 | 1 | 0 | 0 | 0 | 0 | 0 | 0 | 0 | 0 | 0 | 0 | 0 | 0 | 0 | 0 | 0 | 0 | 11 | 3 | 2024 | 9 | 19
2024-03-11 21:55:42 | А3 | 4.2 | 101881 | 402 | 38 | 667 | 900 | 460 | 3.893547 | 36.66911 | 1.984373 | 3.285187 | 2 | 10 | 001111111 001111111 | 2.25 | 10 | 2 | 10 | 36.54173 | 1 | 0 | 0 | 0 | 0 | 0 | 0 | 0 | 0 | 0 | 0 | 0 | 0 | 0 | 0 | 0 | 0 | 11 | 3 | 2024 | 9 | 18
2024-03-11 21:44:52 | А3 | 4.2 | 101881 | 402 | 38 | 668 | 900 | 460 | 3.957983 | 36.65907 | 1.91353 | 3.231315 | 2 | 10 | 001111111 001111111 | 2.25 | 10 | 2 | 10 | 36.65611 | 1 | 0 | 0 | 0 | 0 | 0 | 0 | 0 | 0 | 0 | 0 | 0 | 0 | 0 | 0 | 0 | 0 | 11 | 3 | 2024 | 9 | 17
2024-03-11 21:32:40 | А3 | 4.2 | 101881 | 402 | 38 | 669 | 900 | 460 | 3.936442 | 36.77325 | 1.99793 | 3.276241 | 2 | 10 | 001111111 001111111 | 2.25 | 10 | 2 | 10 | 36.69933 | 1 | 0 | 0 | 0 | 0 | 0 | 0 | 0 | 0 | 0 | 0 | 0 | 0 | 0 | 0 | 0 | 0 | 11 | 3 | 2024 | 9 | 16
2024-03-11 21:21:50 | А3 | 4.2 | 101881 | 402 | 38 | 670 | 900 | 460 | 3.951298 | 36.85926 | 2.115279 | 3.163668 | 2 | 10 | 001111111 001111111 | 2.25 | 10 | 2 | 10 | 36.77671 | 1 | 0 | 0 | 0 | 0 | 0 | 0 | 0 | 0 | 0 | 0 | 0 | 0 | 0 | 0 | 0 | 0 | 11 | 3 | 2024 | 9 | 15
2024-03-11 21:09:28 | А3 | 4.2 | 101881 | 402 | 38 | 671 | 900 | 460 | 3.944585 | 36.86038 | 2.080403 | 3.78008 | 2 | 10 | 001111111 001111111 | 2.25 | 10 | 2 | 10 | 36.80637 | 1 | 0 | 0 | 0 | 0 | 0 | 0 | 0 | 0 | 0 | 0 | 0 | 0 | 0 | 0 | 0 | 0 | 11 | 3 | 2024 | 9 | 14
2024-03-11 20:58:38 | А3 | 4.2 | 101881 | 402 | 38 | 672 | 900 | 460 | 3.8843 | 37.00373 | 1.905426 | 3.85501 | 2 | 10 | 001111111 001111111 | 2.25 | 10 | 2 | 10 | 36.90656 | 1 | 0 | 0 | 0 | 0 | 0 | 0 | 0 | 0 | 0 | 0 | 0 | 0 | 0 | 0 | 0 | 0 | 11 | 3 | 2024 | 9 | 13
2024-03-11 20:46:17 | А3 | 4.2 | 101881 | 402 | 38 | 673 | 900 | 460 | 3.899873 | 37.03132 | 1.772261 | 3.588018 | 2 | 10 | 001111111 001111111 | 2.25 | 10 | 2 | 10 | 36.9486 | 1 | 0 | 0 | 0 | 0 | 0 | 0 | 0 | 0 | 0 | 0 | 0 | 0 | 0 | 0 | 0 | 0 | 11 | 3 | 2024 | 9 | 12
2024-03-11 20:35:45 | А3 | 4.2 | 101881 | 402 | 38 | 674 | 900 | 460 | 3.854784 | 37.06592 | 1.878292 | 3.223247 | 2 | 10 | 001111111 001111111 | 2.25 | 10 | 2 | 10 | 37.06456 | 1 | 0 | 0 | 0 | 0 | 0 | 0 | 0 | 0 | 0 | 0 | 0 | 0 | 0 | 0 | 0 | 0 | 11 | 3 | 2024 | 9 | 11
2024-03-11 20:23:17 | А3 | 4.2 | 101881 | 402 | 38 | 675 | 900 | 460 | 3.871352 | 37.0779 | 2.160392 | 3.081448 | 2 | 10 | 001111111 001111111 | 2.25 | 10 | 2 | 10 | 37.05367 | 1 | 0 | 0 | 0 | 0 | 0 | 0 | 0 | 0 | 0 | 0 | 0 | 0 | 0 | 0 | 0 | 0 | 11 | 3 | 2024 | 9 | 10
2024-03-11 20:12:29 | А3 | 4.2 | 101881 | 402 | 38 | 676 | 900 | 460 | 3.841865 | 37.14178 | 1.850225 | 3.377538 | 2 | 10 | 001111111 001111111 | 2.25 | 10 | 2 | 10 | 37.10839 | 1 | 0 | 0 | 0 | 0 | 0 | 0 | 0 | 0 | 0 | 0 | 0 | 0 | 0 | 0 | 0 | 0 | 11 | 3 | 2024 | 9 | 9
2024-03-11 20:00:09 | А3 | 4.2 | 101881 | 402 | 38 | 677 | 900 | 460 | 3.914055 | 37.15237 | 2.46185 | 3.905033 | 2 | 10 | 001111111 001111111 | 2.25 | 10 | 2 | 10 | 37.06868 | 1 | 0 | 0 | 0 | 0 | 0 | 0 | 0 | 0 | 0 | 0 | 0 | 0 | 0 | 0 | 0 | 0 | 11 | 3 | 2024 | 9 | 8
2024-03-11 19:49:07 | А3 | 4.2 | 101881 | 402 | 38 | 678 | 900 | 460 | 3.887215 | 37.17657 | 2.031597 | 3.139204 | 2 | 10 | 001111111 001111111 | 2.25 | 10 | 2 | 10 | 37.1053 | 1 | 0 | 0 | 0 | 0 | 0 | 0 | 0 | 0 | 0 | 0 | 0 | 0 | 0 | 0 | 0 | 0 | 11 | 3 | 2024 | 9 | 7
2024-03-11 19:36:46 | А3 | 4.2 | 101881 | 402 | 38 | 679 | 900 | 460 | 3.935922 | 37.23943 | 1.887073 | 3.504407 | 2 | 10 | 001111111 001111111 | 2.25 | 10 | 2 | 10 | 37.08861 | 1 | 0 | 0 | 0 | 0 | 0 | 0 | 0 | 0 | 0 | 0 | 0 | 0 | 0 | 0 | 0 | 0 | 11 | 3 | 2024 | 9 | 6
2024-03-11 19:26:04 | А3 | 4.2 | 101881 | 402 | 40 | 700 | 900 | 460 | 3.795595 | 37.28552 | 1.893717 | 3.621102 | 2 | 10 | 001111111 001111111 | 2.25 | 10 | 2 | 10 | 37.19655 | 1 | 0 | 0 | 0 | 0 | 0 | 0 | 0 | 0 | 0 | 0 | 0 | 0 | 0 | 0 | 0 | 0 | 11 | 3 | 2024 | 9 | 5
2024-03-11 19:13:44 | А3 | 4.2 | 101881 | 402 | 40 | 701 | 900 | 460 | 3.867317 | 37.3331 | 2.034475 | 3.195256 | 2 | 10 | 001111111 001111111 | 2.25 | 10 | 2 | 10 | 37.14812 | 1 | 0 | 0 | 0 | 0 | 0 | 0 | 0 | 0 | 0 | 0 | 0 | 0 | 0 | 0 | 0 | 0 | 11 | 3 | 2024 | 9 | 4
2024-03-11 19:02:57 | А3 | 4.2 | 101881 | 402 | 40 | 702 | 900 | 460 | 3.858532 | 37.30176 | 1.921502 | 3.172781 | 2 | 10 | 001111111 001111111 | 2.25 | 10 | 2 | 10 | 37.1898 | 1 | 0 | 0 | 0 | 0 | 0 | 0 | 0 | 0 | 0 | 0 | 0 | 0 | 0 | 0 | 0 | 0 | 11 | 3 | 2024 | 9 | 3
2024-03-11 18:50:13 | А3 | 4.2 | 101881 | 402 | 40 | 703 | 900 | 460 | 3.819981 | 37.37059 | 2.059084 | 3.182671 | 2 | 10 | 001111111 001111111 | 2.25 | 10 | 2 | 10 | 37.15313 | 1 | 0 | 0 | 0 | 0 | 0 | 0 | 0 | 0 | 0 | 0 | 0 | 0 | 0 | 0 | 0 | 0 | 11 | 3 | 2024 | 9 | 2
2024-03-11 18:39:54 | А3 | 4.2 | 101881 | 402 | 40 | 704 | 900 | 460 | 3.794614 | 37.42495 | 2.843728 | 4.084621 | 2 | 10 | 001111111 001111111 | 2.25 | 10 | 2 | 10 | 37.23301 | 1 | 0 | 0 | 0 | 0 | 0 | 0 | 0 | 0 | 0 | 0 | 0 | 0 | 0 | 0 | 0 | 0 | 11 | 3 | 2024 | 9 | 1
2024-03-11 18:27:10 | А3 | 4.2 | 101879 | 411 | 26 | 500 | 900 | 460 | 3.902576 | 37.38558 | 1.989206 | 3.74213 | 2 | 10 | 001111111 001111111 | 2.25 | 10 | 2 | 10 | 37.18747 | 1 | 0 | 0 | 0 | 0 | 0 | 0 | 0 | 0 | 0 | 0 | 0 | 0 | 0 | 0 | 0 | 0 | 11 | 3 | 2024 | 10 | 20
2024-03-11 18:16:42 | А3 | 4.2 | 101879 | 411 | 26 | 501 | 900 | 460 | 3.832345 | 37.40772 | 1.927607 | 3.300312 | 2 | 10 | 001111111 001111111 | 2.25 | 10 | 2 | 10 | 37.22578 | 1 | 0 | 0 | 0 | 0 | 0 | 0 | 0 | 0 | 0 | 0 | 0 | 0 | 0 | 0 | 0 | 0 | 11 | 3 | 2024 | 10 | 19
2024-03-11 18:03:58 | А3 | 4.2 | 101879 | 411 | 26 | 502 | 900 | 460 | 3.924266 | 37.40304 | 2.037675 | 3.248165 | 2 | 10 | 001111111 001111111 | 2.25 | 10 | 2 | 10 | 37.10677 | 1 | 0 | 0 | 0 | 0 | 0 | 0 | 0 | 0 | 0 | 0 | 0 | 0 | 0 | 0 | 0 | 0 | 11 | 3 | 2024 | 10 | 18
2024-03-11 17:53:31 | А3 | 4.2 | 101879 | 411 | 26 | 503 | 900 | 460 | 3.919377 | 37.3684 | 1.910449 | 3.524351 | 2 | 10 | 001111111 001111111 | 2.25 | 10 | 2 | 10 | 37.1871 | 1 | 0 | 0 | 0 | 0 | 0 | 0 | 0 | 0 | 0 | 0 | 0 | 0 | 0 | 0 | 0 | 0 | 11 | 3 | 2024 | 10 | 17
2024-03-11 17:40:51 | А3 | 4.2 | 101879 | 411 | 26 | 504 | 900 | 460 | 3.85355 | 37.37018 | 2.051543 | 3.190044 | 2 | 10 | 001111111 001111111 | 2.25 | 10 | 2 | 10 | 37.13435 | 1 | 0 | 0 | 0 | 0 | 0 | 0 | 0 | 0 | 0 | 0 | 0 | 0 | 0 | 0 | 0 | 0 | 11 | 3 | 2024 | 10 | 16
2024-03-11 17:30:17 | А3 | 4.2 | 101879 | 411 | 26 | 505 | 900 | 460 | 3.818219 | 37.34786 | 2.059525 | 3.419086 | 2 | 10 | 001111111 001111111 | 2.25 | 10 | 2 | 10 | 37.15709 | 1 | 0 | 0 | 0 | 0 | 0 | 0 | 0 | 0 | 0 | 0 | 0 | 0 | 0 | 0 | 0 | 0 | 11 | 3 | 2024 | 10 | 15
2024-03-11 17:17:56 | А3 | 4.2 | 101879 | 411 | 26 | 506 | 900 | 460 | 3.894208 | 37.31326 | 2.57048 | 3.896132 | 2 | 10 | 001111111 001111111 | 2.25 | 10 | 2 | 10 | 37.12637 | 1 | 0 | 0 | 0 | 0 | 0 | 0 | 0 | 0 | 0 | 0 | 0 | 0 | 0 | 0 | 0 | 0 | 11 | 3 | 2024 | 10 | 14
2024-03-11 17:07:06 | А3 | 4.2 | 101879 | 411 | 26 | 507 | 900 | 460 | 3.858404 | 37.25761 | 1.952393 | 3.245672 | 2 | 10 | 001111111 001111111 | 2.25 | 10 | 2 | 10 | 37.10893 | 1 | 0 | 0 | 0 | 0 | 0 | 0 | 0 | 0 | 0 | 0 | 0 | 0 | 0 | 0 | 0 | 0 | 11 | 3 | 2024 | 10 | 12
2024-03-11 16:54:45 | А3 | 4.2 | 101879 | 411 | 26 | 508 | 900 | 460 | 3.871647 | 37.22066 | 2.020709 | 3.214861 | 2 | 10 | 001111111 001111111 | 2.25 | 10 | 2 | 10 | 37.02043 | 0
2024-03-11 16:43:57 | А3 | 4.2 | 101879 | 411 | 26 | 509 | 900 | 460 | 3.846343 | 37.21792 | 2.002869 | 3.167977 | 2 | 10 | 001111111 001111111 | 2.25 | 10 | 2 | 10 | 37.04591 | 1 | 0 | 0 | 0 | 0 | 0 | 0 | 0 | 0 | 0 | 0 | 0 | 0 | 0 | 0 | 0 | 0 | 11 | 3 | 2024 | 10 | 11
2024-03-11 16:31:35 | А3 | 4.2 | 101879 | 411 | 26 | 510 | 900 | 460 | 3.880472 | 37.1606 | 2.160855 | 3.29848 | 2 | 10 | 001111111 001111111 | 2.25 | 10 | 2 | 10 | 36.95826 | 1 | 0 | 0 | 0 | 0 | 0 | 0 | 0 | 0 | 0 | 0 | 0 | 0 | 0 | 0 | 0 | 0 | 11 | 3 | 2024 | 10 | 10
2024-03-11 16:20:44 | А3 | 4.2 | 101879 | 411 | 26 | 511 | 900 | 460 | 3.898452 | 37.1199 | 1.847452 | 3.440159 | 2 | 10 | 001111111 001111111 | 2.25 | 10 | 2 | 10 | 36.93212 | 1 | 0 | 0 | 0 | 0 | 0 | 0 | 0 | 0 | 0 | 0 | 0 | 0 | 0 | 0 | 0 | 0 | 11 | 3 | 2024 | 10 | 9
2024-03-11 15:57:33 | А3 | 4.2 | 101879 | 411 | 26 | 512 | 900 | 460 | 3.941532 | 37.04395 | 1.93583 | 3.292187 | 2 | 10 | 001111111 001111111 | 2.25 | 10 | 2 | 10 | 36.82323 | 1 | 0 | 0 | 0 | 0 | 0 | 0 | 0 | 0 | 0 | 0 | 0 | 0 | 0 | 0 | 0 | 0 | 11 | 3 | 2024 | 10 | 8
2024-03-11 15:45:21 | А3 | 4.2 | 101879 | 411 | 26 | 514 | 900 | 460 | 3.932565 | 36.93409 | 2.530578 | 3.926075 | 2 | 10 | 001111111 001111111 | 2.25 | 10 | 2 | 10 | 36.77074 | 1 | 0 | 0 | 0 | 0 | 0 | 0 | 0 | 0 | 0 | 0 | 0 | 0 | 0 | 0 | 0 | 0 | 11 | 3 | 2024 | 10 | 6
2024-03-11 15:34:31 | А3 | 4.2 | 101879 | 411 | 26 | 515 | 900 | 460 | 3.877313 | 36.86798 | 2.125246 | 3.115043 | 2 | 10 | 001111111 001111111 | 2.25 | 10 | 2 | 10 | 36.7063 | 1 | 0 | 0 | 0 | 0 | 0 | 0 | 0 | 0 | 0 | 0 | 0 | 0 | 0 | 0 | 0 | 0 | 11 | 3 | 2024 | 10 | 5
2024-03-11 15:22:33 | А3 | 4.2 | 101879 | 411 | 26 | 516 | 900 | 460 | 3.90839 | 36.7935 | 2.041008 | 3.201963 | 2 | 10 | 001111111 001111111 | 2.25 | 10 | 2 | 10 | 36.58195 | 1 | 0 | 0 | 0 | 0 | 0 | 0 | 0 | 0 | 0 | 0 | 0 | 0 | 0 | 0 | 0 | 0 | 11 | 3 | 2024 | 10 | 4
2024-03-11 15:11:20 | А3 | 4.2 | 101879 | 411 | 26 | 517 | 900 | 460 | 3.848068 | 36.68721 | 2.101746 | 3.145444 | 2 | 10 | 001111111 001111111 | 2.25 | 10 | 2 | 10 | 36.61816 | 1 | 0 | 0 | 0 | 0 | 0 | 0 | 0 | 0 | 0 | 0 | 0 | 0 | 0 | 0 | 0 | 0 | 11 | 3 | 2024 | 10 | 3
2024-03-11 14:59:21 | А3 | 4.2 | 101879 | 411 | 26 | 518 | 900 | 460 | 3.902398 | 36.645 | 2.245033 | 3.730021 | 2 | 10 | 001111111 001111111 | 2.25 | 10 | 2 | 10 | 36.4614 | 1 | 0 | 0 | 0 | 0 | 0 | 0 | 0 | 0 | 0 | 0 | 0 | 0 | 0 | 0 | 0 | 0 | 11 | 3 | 2024 | 10 | 2
2024-03-11 14:48:05 | А3 | 4.2 | 101879 | 411 | 26 | 519 | 900 | 460 | 3.910952 | 36.52864 | 1.883799 | 3.353417 | 2 | 10 | 001111111 001111111 | 2.25 | 10 | 2 | 10 | 36.42278 | 1 | 0 | 0 | 0 | 0 | 0 | 0 | 0 | 0 | 0 | 0 | 0 | 0 | 0 | 0 | 5 | 0 | 11 | 3 | 2024 | 10 | 1
2024-03-11 14:36:07 | А3 | 4.2 | 102277 | 420 | 4 | 61 | 900 | 460 | 3.856831 | 36.41056 | 2.014562 | 3.670478 | 2 | 10 | 001111111 001111111 | 2.25 | 10 | 2 | 10 | 36.3778 | 1 | 0 | 0 | 0 | 0 | 0 | 0 | 0 | 0 | 0 | 0 | 0 | 0 | 0 | 0 | 0 | 0 | 11 | 3 | 2024 | 7 | 21
2024-03-11 14:24:54 | А3 | 4.2 | 102277 | 420 | 4 | 62 | 900 | 460 | 3.884305 | 36.31102 | 2.086956 | 3.132552 | 2 | 10 | 001111111 001111111 | 2.25 | 10 | 2 | 10 | 36.30245 | 1 | 0 | 0 | 0 | 0 | 0 | 0 | 0 | 0 | 0 | 0 | 0 | 0 | 0 | 0 | 0 | 0 | 11 | 3 | 2024 | 7 | 20
2024-03-11 14:12:57 | А3 | 4.2 | 102277 | 420 | 4 | 63 | 900 | 460 | 3.883813 | 36.31879 | 2.014991 | 3.756129 | 2 | 10 | 001111111 001111111 | 2.25 | 10 | 2 | 10 | 36.20026 | 1 | 0 | 0 | 0 | 0 | 0 | 0 | 0 | 0 | 0 | 0 | 0 | 0 | 0 | 0 | 0 | 0 | 11 | 3 | 2024 | 7 | 19
2024-03-11 14:01:46 | А3 | 4.2 | 102277 | 420 | 4 | 64 | 900 | 460 | 3.914837 | 36.24137 | 1.859433 | 3.371928 | 2 | 10 | 001111111 001111111 | 2.25 | 10 | 2 | 10 | 36.09937 | 1 | 0 | 0 | 0 | 0 | 0 | 0 | 0 | 0 | 0 | 0 | 0 | 0 | 0 | 0 | 0 | 0 | 11 | 3 | 2024 | 7 | 17
2024-03-11 13:49:45 | А3 | 4.2 | 102277 | 420 | 4 | 65 | 900 | 460 | 3.907229 | 36.09191 | 1.807747 | 3.538922 | 2 | 10 | 001111111 001111111 | 2.25 | 10 | 2 | 10 | 35.96468 | 1 | 0 | 0 | 0 | 0 | 0 | 0 | 0 | 0 | 0 | 0 | 0 | 0 | 0 | 0 | 0 | 0 | 11 | 3 | 2024 | 7 | 16
2024-03-11 13:38:54 | А3 | 4.2 | 102277 | 420 | 4 | 66 | 900 | 460 | 3.91694 | 35.96055 | 1.916269 | 3.472996 | 2 | 10 | 001111111 001111111 | 2.25 | 10 | 2 | 10 | 35.84526 | 1 | 0 | 0 | 0 | 0 | 0 | 0 | 0 | 0 | 0 | 0 | 0 | 0 | 0 | 0 | 0 | 0 | 11 | 3 | 2024 | 7 | 15
2024-03-11 13:26:37 | А3 | 4.2 | 102277 | 420 | 4 | 67 | 900 | 460 | 3.864533 | 35.81977 | 2.064223 | 3.206156 | 2 | 10 | 001111111 001111111 | 2.25 | 10 | 2 | 10 | 35.69534 | 0
2024-03-11 13:15:49 | А3 | 4.2 | 102277 | 420 | 4 | 68 | 900 | 460 | 3.839665 | 35.65868 | 1.949149 | 3.273664 | 2 | 10 | 001111111 001111111 | 2.25 | 10 | 2 | 10 | 35.57792 | 1 | 0 | 0 | 0 | 0 | 0 | 0 | 0 | 0 | 0 | 0 | 0 | 0 | 0 | 0 | 0 | 0 | 11 | 3 | 2024 | 7 | 14
2024-03-11 13:03:26 | А3 | 4.2 | 101879 | 409 | 9 | 148 | 900 | 460 | 3.861455 | 35.49718 | 1.91783 | 3.553684 | 2 | 10 | 001111111 001111111 | 2.25 | 10 | 2 | 10 | 35.38309 | 1 | 0 | 0 | 0 | 0 | 0 | 0 | 0 | 0 | 0 | 0 | 0 | 0 | 0 | 0 | 0 | 0 | 11 | 3 | 2024 | 7 | 13
2024-03-11 12:39:38 | А3 | 4.2 | 101879 | 409 | 9 | 149 | 900 | 460 | 3.914174 | 35.41184 | 3.076286 | 4.011671 | 2 | 10 | 001111111 001111111 | 2.25 | 10 | 2 | 10 | 35.29537 | 1 | 0 | 0 | 0 | 0 | 0 | 0 | 0 | 0 | 0 | 0 | 0 | 0 | 0 | 0 | 0 | 0 | 11 | 3 | 2024 | 7 | 12
2024-03-11 12:39:38 | А3 | 4.2 | 101879 | 409 | 9 | 150 | 900 | 460 | 3.923126 | 35.1993 | 1.931734 | 3.241912 | 2 | 10 | 001111111 001111111 | 2.25 | 10 | 2 | 10 | 35.134 | 1 | 0 | 0 | 0 | 0 | 0 | 0 | 0 | 0 | 0 | 0 | 0 | 0 | 0 | 0 | 0 | 0 | 11 | 3 | 2024 | 7 | 11
2024-03-11 12:29:12 | А3 | 4.2 | 101879 | 409 | 9 | 151 | 900 | 460 | 3.911942 | 35.06164 | 2.045235 | 3.770022 | 2 | 10 | 001111111 001111111 | 2.25 | 10 | 2 | 10 | 35.01386 | 1 | 0 | 0 | 0 | 0 | 0 | 0 | 0 | 0 | 0 | 0 | 0 | 0 | 0 | 0 | 0 | 0 | 11 | 3 | 2024 | 7 | 10
2024-03-11 12:16:24 | А3 | 4.2 | 101879 | 409 | 9 | 152 | 900 | 460 | 3.883573 | 34.89193 | 2.167222 | 3.695467 | 2 | 10 | 001111111 001111111 | 2.25 | 10 | 2 | 10 | 34.73433 | 1 | 0 | 0 | 0 | 0 | 0 | 0 | 0 | 0 | 0 | 0 | 0 | 0 | 0 | 0 | 0 | 0 | 11 | 3 | 2024 | 7 | 9
2024-03-11 12:05:55 | А3 | 4.2 | 101879 | 409 | 9 | 153 | 900 | 460 | 3.909497 | 34.66434 | 1.858104 | 3.390374 | 2 | 10 | 001111111 001111111 | 2.25 | 10 | 2 | 10 | 34.65213 | 1 | 0 | 0 | 0 | 0 | 0 | 0 | 0 | 0 | 0 | 0 | 0 | 0 | 0 | 0 | 0 | 0 | 11 | 3 | 2024 | 7 | 8
2024-03-11 11:53:20 | А3 | 4.2 | 101879 | 409 | 9 | 154 | 900 | 460 | 3.933612 | 34.49013 | 2.08736 | 3.897912 | 2 | 10 | 001111111 001111111 | 2.25 | 10 | 2 | 10 | 34.33634 | 1 | 0 | 0 | 0 | 0 | 0 | 0 | 0 | 0 | 0 | 0 | 0 | 0 | 0 | 0 | 0 | 0 | 11 | 3 | 2024 | 7 | 7
2024-03-11 11:42:44 | А3 | 4.2 | 101879 | 409 | 9 | 155 | 900 | 460 | 3.871694 | 34.2598 | 2.110581 | 3.109668 | 2 | 10 | 001111111 001111111 | 2.25 | 10 | 2 | 10 | 34.16987 | 1 | 0 | 0 | 0 | 0 | 0 | 0 | 0 | 0 | 0 | 0 | 0 | 0 | 0 | 0 | 0 | 0 | 11 | 3 | 2024 | 7 | 6
2024-03-11 11:30:09 | А3 | 4.2 | 101879 | 409 | 9 | 156 | 900 | 460 | 3.896892 | 34.13773 | 2.032831 | 3.195241 | 2 | 10 | 001111111 001111111 | 2.25 | 10 | 2 | 10 | 33.7733 | 1 | 0 | 0 | 0 | 0 | 0 | 0 | 0 | 0 | 0 | 0 | 0 | 0 | 0 | 0 | 0 | 0 | 11 | 3 | 2024 | 7 | 5
2024-03-11 11:19:20 | А3 | 4.2 | 101879 | 409 | 9 | 157 | 900 | 460 | 3.881398 | 34.11137 | 1.821119 | 3.299113 | 2 | 10 | 001111111 001111111 | 2.25 | 10 | 2 | 10 | 33.7557 | 1 | 0 | 0 | 0 | 0 | 0 | 0 | 0 | 0 | 0 | 0 | 0 | 0 | 0 | 0 | 0 | 0 | 11 | 3 | 2024 | 7 | 4
2024-03-11 11:06:58 | А3 | 4.2 | 101879 | 409 | 9 | 158 | 900 | 460 | 3.866017 | 34.27108 | 2.17136 | 3.332234 | 2 | 10 | 001111111 001111111 | 2.25 | 10 | 2 | 10 | 33.8898 | 1 | 0 | 0 | 0 | 0 | 0 | 0 | 0 | 0 | 0 | 0 | 0 | 0 | 0 | 0 | 0 | 0 | 11 | 3 | 2024 | 7 | 3
2024-03-11 10:56:10 | А3 | 4.2 | 101879 | 409 | 9 | 159 | 900 | 460 | 3.860861 | 34.37896 | 2.075332 | 3.159874 | 2 | 10 | 001111111 001111111 | 2.25 | 10 | 2 | 10 | 34.10257 | 1 | 0 | 0 | 0 | 0 | 0 | 0 | 0 | 0 | 0 | 0 | 0 | 0 | 0 | 0 | 0 | 0 | 11 | 3 | 2024 | 7 | 2
2024-03-11 10:43:45 | А3 | 4.2 | 101879 | 409 | 9 | 160 | 900 | 460 | 3.936169 | 34.55619 | 1.892951 | 3.616948 | 2 | 10 | 001111111 001111111 | 2.25 | 10 | 2 | 10 | 34.24667 | 1 | 0 | 0 | 0 | 0 | 0 | 0 | 0 | 0 | 0 | 0 | 0 | 0 | 0 | 0 | 0 | 0 | 11 | 3 | 2024 | 7 | 1
2024-03-11 10:32:57 | А3 | 4.2 | 101879 | 411 | 33 | 640 | 900 | 460 | 3.910285 | 34.71764 | 1.985569 | 3.625512 | 2 | 10 | 001111111 001111111 | 2.25 | 10 | 2 | 10 | 34.41169 | 1 | 0 | 0 | 0 | 0 | 0 | 0 | 0 | 0 | 0 | 0 | 0 | 0 | 0 | 0 | 0 | 0 | 11 | 3 | 2024 | 8 | 20
2024-03-11 10:21:01 | А3 | 4.2 | 101879 | 411 | 33 | 641 | 900 | 460 | 3.863365 | 34.77872 | 2.02568 | 3.20601 | 2 | 10 | 001111111 001111111 | 2.25 | 10 | 2 | 10 | 34.53156 | 1 | 0 | 0 | 0 | 0 | 0 | 0 | 0 | 0 | 0 | 0 | 0 | 0 | 0 | 0 | 0 | 0 | 11 | 3 | 2024 | 8 | 19
2024-03-11 10:09:22 | А3 | 4.2 | 101879 | 411 | 33 | 642 | 900 | 460 | 3.904562 | 34.98341 | 1.738459 | 3.375452 | 2 | 10 | 001111111 001111111 | 2.25 | 10 | 2 | 10 | 34.70105 | 1 | 0 | 0 | 0 | 0 | 0 | 0 | 0 | 0 | 0 | 0 | 0 | 0 | 0 | 0 | 0 | 0 | 11 | 3 | 2024 | 8 | 18
2024-03-11 09:57:53 | А3 | 4.2 | 101879 | 411 | 33 | 643 | 900 | 460 | 3.885478 | 35.27213 | 2.098643 | 3.424184 | 2 | 10 | 001111111 001111111 | 2.25 | 10 | 2 | 10 | 35.03467 | 1 | 0 | 0 | 0 | 0 | 0 | 0 | 0 | 0 | 0 | 0 | 0 | 0 | 0 | 0 | 0 | 0 | 11 | 3 | 2024 | 8 | 17
2024-03-11 09:46:21 | А3 | 4.2 | 101879 | 411 | 33 | 644 | 900 | 460 | 3.890043 | 35.39931 | 2.031406 | 3.131147 | 2 | 10 | 001111111 001111111 | 2.25 | 10 | 2 | 10 | 35.38004 | 1 | 0 | 0 | 0 | 0 | 0 | 0 | 0 | 0 | 0 | 0 | 0 | 0 | 0 | 0 | 0 | 0 | 11 | 3 | 2024 | 8 | 16
2024-03-11 09:34:45 | А3 | 4.2 | 101879 | 411 | 33 | 645 | 900 | 460 | 3.90799 | 35.3937 | 2.053266 | 3.73122 | 2 | 10 | 001111111 001111111 | 2.25 | 10 | 2 | 10 | 35.51565 | 1 | 0 | 0 | 0 | 0 | 0 | 0 | 0 | 0 | 0 | 0 | 0 | 0 | 0 | 0 | 0 | 0 | 11 | 3 | 2024 | 8 | 15
2024-03-11 09:23:13 | А3 | 4.2 | 101879 | 411 | 33 | 646 | 900 | 460 | 3.87899 | 35.36869 | 2.091188 | 3.141323 | 2 | 10 | 001111111 001111111 | 2.25 | 10 | 2 | 10 | 35.481 | 1 | 0 | 0 | 0 | 0 | 0 | 0 | 0 | 0 | 0 | 0 | 0 | 0 | 0 | 0 | 0 | 0 | 11 | 3 | 2024 | 8 | 14
2024-03-11 09:11:37 | А3 | 4.2 | 101879 | 411 | 33 | 647 | 900 | 460 | 3.846267 | 35.33799 | 2.031644 | 3.181104 | 2 | 10 | 001111111 001111111 | 2.25 | 10 | 2 | 10 | 35.41588 | 1 | 0 | 0 | 0 | 0 | 0 | 0 | 0 | 0 | 0 | 0 | 0 | 0 | 0 | 0 | 0 | 0 | 11 | 3 | 2024 | 8 | 13
2024-03-11 09:00:03 | А3 | 4.2 | 101879 | 411 | 33 | 648 | 900 | 460 | 3.922995 | 35.31065 | 3.569644 | 4.141623 | 2 | 10 | 001111111 001111111 | 2.25 | 10 | 2 | 10 | 35.37634 | 1 | 0 | 0 | 0 | 0 | 0 | 0 | 0 | 0 | 0 | 0 | 0 | 0 | 0 | 0 | 0 | 0 | 11 | 3 | 2024 | 8 | 12
2024-03-11 08:48:26 | А3 | 4.2 | 101879 | 411 | 33 | 649 | 900 | 460 | 3.856009 | 35.34493 | 2.097997 | 3.13139 | 2 | 10 | 001111111 001111111 | 2.25 | 10 | 2 | 10 | 35.37575 | 1 | 0 | 0 | 0 | 0 | 0 | 0 | 0 | 0 | 0 | 0 | 0 | 0 | 0 | 0 | 0 | 0 | 11 | 3 | 2024 | 8 | 11
2024-03-11 08:25:17 | А3 | 4.2 | 101879 | 411 | 33 | 650 | 900 | 460 | 3.901914 | 35.31581 | 2.099748 | 3.747258 | 2 | 10 | 001111111 001111111 | 2.25 | 10 | 2 | 10 | 35.37354 | 1 | 0 | 0 | 0 | 0 | 0 | 0 | 0 | 0 | 0 | 0 | 0 | 0 | 0 | 0 | 0 | 0 | 11 | 3 | 2024 | 8 | 10
2024-03-11 08:13:47 | А3 | 4.2 | 101879 | 411 | 33 | 652 | 900 | 460 | 3.827992 | 35.23039 | 1.888723 | 3.309341 | 2 | 10 | 001111111 001111111 | 2.25 | 10 | 2 | 10 | 35.30156 | 1 | 0 | 0 | 0 | 0 | 0 | 0 | 0 | 0 | 0 | 0 | 0 | 0 | 0 | 0 | 0 | 0 | 11 | 3 | 2024 | 8 | 8
2024-03-11 08:02:12 | А3 | 4.2 | 101879 | 411 | 33 | 653 | 900 | 460 | 3.787895 | 35.18888 | 2.139261 | 3.088585 | 2 | 10 | 001111111 001111111 | 2.25 | 10 | 2 | 10 | 35.3126 | 1 | 0 | 0 | 0 | 0 | 0 | 0 | 0 | 0 | 0 | 0 | 0 | 0 | 0 | 0 | 0 | 0 | 11 | 3 | 2024 | 8 | 7
2024-03-11 07:50:36 | А3 | 4.2 | 101879 | 411 | 33 | 654 | 900 | 460 | 3.854073 | 35.29064 | 1.882066 | 3.46793 | 2 | 10 | 001111111 001111111 | 2.25 | 10 | 2 | 10 | 35.25758 | 1 | 0 | 0 | 0 | 0 | 0 | 0 | 0 | 0 | 0 | 0 | 0 | 0 | 0 | 0 | 0 | 0 | 11 | 3 | 2024 | 8 | 6
2024-03-11 07:39:07 | А3 | 4.2 | 101879 | 411 | 33 | 655 | 900 | 460 | 3.822794 | 35.34719 | 1.891592 | 3.302465 | 2 | 10 | 001111111 001111111 | 2.25 | 10 | 2 | 10 | 35.26666 | 1 | 0 | 0 | 0 | 0 | 0 | 0 | 0 | 0 | 0 | 0 | 0 | 0 | 0 | 0 | 0 | 0 | 11 | 3 | 2024 | 8 | 5
2024-03-11 07:27:30 | А3 | 4.2 | 101879 | 411 | 33 | 656 | 900 | 460 | 3.871762 | 35.33572 | 1.865995 | 3.308276 | 2 | 10 | 001111111 001111111 | 2.25 | 10 | 2 | 10 | 35.33946 | 1 | 0 | 0 | 0 | 0 | 0 | 0 | 0 | 0 | 5 | 0 | 8 | 0 | 0 | 0 | 5 | 0 | 11 | 3 | 2024 | 8 | 4
2024-03-11 07:15:53 | А3 | 4.2 | 101879 | 411 | 33 | 657 | 900 | 460 | 3.90876 | 35.36768 | 2.051397 | 3.653458 | 2 | 10 | 001111111 001111111 | 2.25 | 10 | 2 | 10 | 35.34036 | 1 | 0 | 0 | 0 | 0 | 0 | 0 | 0 | 0 | 0 | 0 | 0 | 0 | 0 | 0 | 0 | 0 | 11 | 3 | 2024 | 8 | 3
2024-03-11 07:04:21 | А3 | 4.2 | 101879 | 411 | 33 | 658 | 900 | 460 | 3.830374 | 35.35589 | 2.022124 | 3.251817 | 2 | 10 | 001111111 001111111 | 2.25 | 10 | 2 | 10 | 35.35693 | 1 | 0 | 0 | 0 | 0 | 0 | 0 | 0 | 0 | 5 | 0 | 0 | 0 | 0 | 0 | 0 | 0 | 11 | 3 | 2024 | 8 | 2
2024-03-11 06:52:45 | А3 | 4.2 | 101879 | 411 | 33 | 659 | 900 | 460 | 3.834842 | 35.3822 | 2.199493 | 3.690368 | 2 | 10 | 001111111 001111111 | 2.25 | 10 | 2 | 10 | 35.3355 | 1 | 0 | 0 | 0 | 0 | 0 | 0 | 0 | 0 | 5 | 0 | 0 | 0 | 5 | 0 | 10 | 0 | 11 | 3 | 2024 | 8 | 1
2024-03-11 06:41:19 | А3 | 4.2 | 101879 | 411 | 28 | 540 | 900 | 460 | 3.838208 | 35.45253 | 2.080719 | 3.138873 | 2 | 10 | 001111111 001111111 | 2.25 | 10 | 2 | 10 | 35.30228 | 1 | 0 | 0 | 0 | 0 | 0 | 0 | 0 | 0 | 0 | 0 | 0 | 0 | 0 | 0 | 0 | 0 | 11 | 3 | 2024 | 4 | 19
2024-03-11 06:29:42 | А3 | 4.2 | 101879 | 411 | 28 | 541 | 900 | 460 | 3.828167 | 35.38921 | 2.051162 | 3.625828 | 2 | 10 | 001111111 001111111 | 2.25 | 10 | 2 | 10 | 35.2951 | 1 | 0 | 0 | 0 | 0 | 0 | 0 | 0 | 0 | 0 | 0 | 0 | 0 | 0 | 0 | 0 | 0 | 11 | 3 | 2024 | 4 | 18
2024-03-11 06:18:11 | А3 | 4.2 | 101879 | 411 | 28 | 542 | 900 | 460 | 3.915053 | 35.46964 | 1.8663 | 3.592972 | 2 | 10 | 001111111 001111111 | 2.25 | 10 | 2 | 10 | 35.26369 | 1 | 0 | 0 | 0 | 0 | 0 | 0 | 0 | 0 | 0 | 0 | 0 | 0 | 0 | 0 | 0 | 0 | 11 | 3 | 2024 | 4 | 17
2024-03-11 06:06:36 | А3 | 4.2 | 101879 | 411 | 28 | 543 | 900 | 460 | 3.847653 | 35.4181 | 1.978917 | 3.190692 | 2 | 10 | 001111111 001111111 | 2.25 | 10 | 2 | 10 | 35.2362 | 1 | 0 | 0 | 0 | 0 | 0 | 0 | 0 | 0 | 0 | 0 | 0 | 0 | 0 | 0 | 0 | 0 | 11 | 3 | 2024 | 4 | 16
2024-03-11 05:55:06 | А3 | 4.2 | 101879 | 411 | 28 | 544 | 900 | 460 | 3.844969 | 35.41918 | 1.800397 | 3.321969 | 2 | 10 | 001111111 001111111 | 2.25 | 10 | 2 | 10 | 35.24675 | 1 | 0 | 0 | 0 | 0 | 0 | 0 | 0 | 0 | 0 | 0 | 0 | 0 | 0 | 0 | 0 | 0 | 11 | 3 | 2024 | 4 | 15
2024-03-11 05:43:32 | А3 | 4.2 | 101879 | 411 | 28 | 545 | 900 | 460 | 3.871146 | 35.38633 | 2.053022 | 3.147218 | 2 | 10 | 001111111 001111111 | 2.25 | 10 | 2 | 10 | 35.25491 | 1 | 0 | 0 | 0 | 0 | 0 | 0 | 0 | 0 | 0 | 0 | 0 | 0 | 0 | 0 | 0 | 0 | 11 | 3 | 2024 | 4 | 14
2024-03-11 05:31:59 | А3 | 4.2 | 101879 | 411 | 28 | 546 | 900 | 460 | 3.844742 | 35.37115 | 2.026623 | 3.148995 | 2 | 10 | 001111111 001111111 | 2.25 | 10 | 2 | 10 | 35.21345 | 1 | 0 | 0 | 0 | 0 | 0 | 0 | 0 | 0 | 0 | 0 | 0 | 0 | 0 | 0 | 0 | 0 | 11 | 3 | 2024 | 4 | 13
2024-03-11 05:20:27 | А3 | 4.2 | 101879 | 411 | 28 | 547 | 900 | 460 | 3.894548 | 35.30711 | 1.853907 | 3.534525 | 2 | 10 | 001111111 001111111 | 2.25 | 10 | 2 | 10 | 35.21005 | 1 | 0 | 0 | 0 | 0 | 0 | 0 | 0 | 0 | 0 | 0 | 0 | 0 | 0 | 0 | 0 | 0 | 11 | 3 | 2024 | 4 | 12
2024-03-11 05:08:52 | А3 | 4.2 | 101879 | 411 | 28 | 548 | 900 | 460 | 3.82102 | 35.31885 | 2.063848 | 3.327393 | 2 | 10 | 001111111 001111111 | 2.25 | 10 | 2 | 10 | 35.21466 | 0
2024-03-11 04:57:21 | А3 | 4.2 | 101879 | 411 | 28 | 549 | 900 | 460 | 3.846133 | 35.27453 | 2.00012 | 3.156487 | 2 | 10 | 001111111 001111111 | 2.25 | 10 | 2 | 10 | 35.14038 | 1 | 0 | 0 | 0 | 0 | 0 | 0 | 0 | 0 | 0 | 0 | 0 | 0 | 0 | 0 | 0 | 0 | 11 | 3 | 2024 | 4 | 11
2024-03-11 04:45:45 | А3 | 4.2 | 101879 | 411 | 28 | 550 | 900 | 460 | 3.850643 | 35.27692 | 1.770987 | 3.362267 | 2 | 10 | 001111111 001111111 | 2.25 | 10 | 2 | 10 | 35.17404 | 1 | 0 | 0 | 0 | 0 | 0 | 0 | 0 | 0 | 0 | 0 | 0 | 0 | 0 | 0 | 0 | 0 | 11 | 3 | 2024 | 4 | 10
2024-03-11 04:34:13 | А3 | 4.2 | 101879 | 411 | 28 | 551 | 900 | 460 | 3.838822 | 35.19591 | 2.119729 | 3.113375 | 2 | 10 | 001111111 001111111 | 2.25 | 10 | 2 | 10 | 35.13271 | 1 | 0 | 0 | 0 | 0 | 0 | 0 | 0 | 0 | 0 | 0 | 0 | 0 | 0 | 0 | 0 | 0 | 11 | 3 | 2024 | 4 | 9
2024-03-11 04:22:40 | А3 | 4.2 | 101879 | 411 | 28 | 552 | 900 | 460 | 3.879019 | 35.23201 | 1.876145 | 3.487222 | 2 | 10 | 001111111 001111111 | 2.25 | 10 | 2 | 10 | 35.05832 | 1 | 0 | 0 | 0 | 0 | 0 | 0 | 0 | 0 | 0 | 0 | 0 | 0 | 0 | 0 | 0 | 0 | 11 | 3 | 2024 | 4 | 8
2024-03-11 04:11:04 | А3 | 4.2 | 101879 | 411 | 28 | 553 | 900 | 460 | 3.84284 | 35.26706 | 2.104421 | 3.104984 | 2 | 10 | 001111111 001111111 | 2.25 | 10 | 2 | 10 | 35.13428 | 1 | 0 | 0 | 0 | 0 | 0 | 0 | 0 | 0 | 0 | 0 | 0 | 0 | 0 | 0 | 0 | 0 | 11 | 3 | 2024 | 4 | 6
2024-03-11 03:59:37 | А3 | 4.2 | 101879 | 411 | 28 | 554 | 900 | 460 | 3.824627 | 35.26954 | 2.097075 | 3.096352 | 2 | 10 | 001111111 001111111 | 2.25 | 10 | 2 | 10 | 35.08517 | 0
2024-03-11 03:48:02 | А3 | 4.2 | 101879 | 411 | 28 | 555 | 900 | 460 | 3.818812 | 35.28695 | 1.945328 | 3.278928 | 2 | 10 | 001111111 001111111 | 2.25 | 10 | 2 | 10 | 35.12196 | 1 | 0 | 0 | 0 | 0 | 0 | 0 | 0 | 0 | 0 | 0 | 0 | 0 | 0 | 0 | 0 | 0 | 11 | 3 | 2024 | 4 | 4
2024-03-11 03:36:37 | А3 | 4.2 | 101879 | 411 | 28 | 556 | 900 | 460 | 3.85509 | 35.29084 | 1.925245 | 3.398801 | 2 | 10 | 001111111 001111111 | 2.25 | 10 | 2 | 10 | 35.1328125 | 1 | 0 | 0 | 0 | 0 | 0 | 0 | 0 | 0 | 0 | 0 | 0 | 0 | 0 | 0 | 0 | 0 | 11 | 3 | 2024 | 4 | 3
2024-03-11 03:25:00 | А3 | 4.2 | 101879 | 411 | 28 | 557 | 900 | 460 | 3.846887 | 35.31027 | 1.8819 | 3.251118 | 2 | 10 | 001111111 001111111 | 2.25 | 10 | 2 | 10 | 35.13651 | 1 | 0 | 0 | 0 | 0 | 0 | 0 | 0 | 0 | 0 | 0 | 0 | 0 | 0 | 0 | 0 | 0 | 11 | 3 | 2024 | 4 | 2
2024-03-11 03:13:29 | А3 | 4.2 | 101879 | 411 | 28 | 558 | 900 | 460 | 3.788535 | 35.36126 | 2.132767 | 3.305464 | 2 | 10 | 001111111 001111111 | 2.25 | 10 | 2 | 10 | 35.12255 | 1 | 0 | 0 | 0 | 0 | 0 | 0 | 0 | 0 | 0 | 0 | 0 | 0 | 0 | 0 | 0 | 0 | 11 | 3 | 2024 | 4 | 1
2024-03-11 03:01:54 | А3 | 4.2 | 101879 | 411 | 28 | 559 | 900 | 460 | 3.844734 | 35.39832 | 1.850789 | 3.244955 | 2 | 10 | 001111111 001111111 | 2.25 | 10 | 2 | 10 | 35.18282 | 0
2024-03-11 02:50:27 | А3 | 4.2 | 101879 | 411 | 30 | 580 | 900 | 460 | 3.863252 | 35.29826 | 2.031411 | 3.556335 | 2 | 10 | 001111111 001111111 | 2.25 | 10 | 2 | 10 | 35.26342 | 1 | 0 | 0 | 0 | 0 | 0 | 0 | 0 | 0 | 0 | 0 | 0 | 0 | 0 | 0 | 0 | 0 | 10 | 3 | 2024 | 5 | 19
2024-03-11 02:38:51 | А3 | 4.2 | 101879 | 411 | 30 | 581 | 900 | 460 | 3.828669 | 35.3411 | 2.124911 | 3.111569 | 2 | 10 | 001111111 001111111 | 2.25 | 10 | 2 | 10 | 35.27195 | 1 | 0 | 0 | 0 | 0 | 0 | 0 | 0 | 0 | 0 | 0 | 0 | 0 | 0 | 0 | 0 | 0 | 10 | 3 | 2024 | 5 | 18
2024-03-11 02:27:21 | А3 | 4.2 | 101879 | 411 | 30 | 582 | 900 | 460 | 3.826166 | 35.38678 | 1.911868 | 3.276441 | 2 | 10 | 001111111 001111111 | 2.25 | 10 | 2 | 10 | 35.24378 | 1 | 0 | 0 | 0 | 0 | 0 | 0 | 0 | 0 | 0 | 0 | 0 | 0 | 0 | 0 | 0 | 0 | 10 | 3 | 2024 | 5 | 17
2024-03-11 02:15:47 | А3 | 4.2 | 101879 | 411 | 30 | 583 | 900 | 460 | 3.90021 | 35.39397 | 1.866346 | 3.291873 | 2 | 10 | 001111111 001111111 | 2.25 | 10 | 2 | 10 | 35.22998 | 1 | 0 | 0 | 0 | 0 | 0 | 0 | 0 | 0 | 0 | 0 | 0 | 0 | 0 | 0 | 0 | 0 | 10 | 3 | 2024 | 5 | 16
2024-03-11 02:04:14 | А3 | 4.2 | 101879 | 411 | 30 | 584 | 900 | 460 | 3.792591 | 35.42633 | 2.027102 | 3.14175 | 2 | 10 | 001111111 001111111 | 2.25 | 10 | 2 | 10 | 35.27258 | 1 | 0 | 0 | 0 | 0 | 0 | 0 | 0 | 0 | 0 | 0 | 0 | 0 | 0 | 0 | 0 | 0 | 10 | 3 | 2024 | 5 | 15
2024-03-11 01:52:39 | А3 | 4.2 | 101879 | 411 | 30 | 585 | 900 | 460 | 3.885946 | 35.4582 | 2.023739 | 3.156916 | 2 | 10 | 001111111 001111111 | 2.25 | 10 | 2 | 10 | 35.2951 | 0
2024-03-11 01:41:08 | А3 | 4.2 | 101879 | 411 | 30 | 586 | 900 | 460 | 3.867476 | 35.4294 | 2.011691 | 3.151989 | 2 | 10 | 001111111 001111111 | 2.25 | 10 | 2 | 10 | 35.29507 | 1 | 0 | 0 | 0 | 0 | 0 | 0 | 0 | 0 | 0 | 0 | 0 | 0 | 0 | 0 | 0 | 0 | 10 | 3 | 2024 | 5 | 14
2024-03-11 01:29:34 | А3 | 4.2 | 101879 | 411 | 30 | 587 | 900 | 460 | 3.83751 | 35.42936 | 1.915617 | 3.294788 | 2 | 10 | 001111111 001111111 | 2.25 | 10 | 2 | 10 | 35.29428 | 1 | 0 | 0 | 0 | 0 | 0 | 0 | 0 | 0 | 0 | 0 | 0 | 0 | 0 | 0 | 0 | 0 | 10 | 3 | 2024 | 5 | 13
2024-03-11 01:18:01 | А3 | 4.2 | 101879 | 411 | 30 | 588 | 900 | 460 | 3.866397 | 35.41481 | 1.94472 | 3.299104 | 2 | 10 | 001111111 001111111 | 2.25 | 10 | 2 | 10 | 35.269 | 1 | 0 | 0 | 0 | 0 | 0 | 0 | 0 | 0 | 0 | 0 | 0 | 0 | 0 | 0 | 0 | 0 | 10 | 3 | 2024 | 5 | 12
2024-03-11 01:06:24 | А3 | 4.2 | 101879 | 411 | 30 | 589 | 900 | 460 | 3.911171 | 35.46101 | 1.713752 | 3.489297 | 2 | 10 | 001111111 001111111 | 2.25 | 10 | 2 | 10 | 35.33531 | 1 | 0 | 0 | 0 | 0 | 0 | 0 | 0 | 0 | 0 | 0 | 0 | 0 | 0 | 0 | 0 | 0 | 10 | 3 | 2024 | 5 | 11
2024-03-11 00:54:53 | А3 | 4.2 | 101879 | 411 | 30 | 590 | 900 | 460 | 3.835752 | 35.42824 | 2.056876 | 3.175392 | 2 | 10 | 001111111 001111111 | 2.25 | 10 | 2 | 10 | 35.3757 | 1 | 0 | 0 | 0 | 0 | 0 | 0 | 0 | 0 | 0 | 0 | 0 | 0 | 0 | 0 | 0 | 0 | 10 | 3 | 2024 | 5 | 10
2024-03-11 00:43:18 | А3 | 4.2 | 101879 | 411 | 30 | 591 | 900 | 460 | 3.898488 | 35.32817 | 1.958139 | 3.693913 | 2 | 10 | 001111111 001111111 | 2.25 | 10 | 2 | 10 | 35.32542 | 1 | 0 | 0 | 0 | 0 | 0 | 0 | 0 | 0 | 0 | 0 | 0 | 0 | 0 | 0 | 0 | 0 | 10 | 3 | 2024 | 5 | 9
2024-03-11 00:31:51 | А3 | 4.2 | 101879 | 411 | 30 | 592 | 900 | 460 | 3.856039 | 35.30716 | 1.892304 | 3.299782 | 2 | 10 | 001111111 001111111 | 2.25 | 10 | 2 | 10 | 35.29311 | 1 | 0 | 0 | 0 | 0 | 0 | 0 | 0 | 0 | 0 | 0 | 0 | 0 | 0 | 0 | 0 | 0 | 10 | 3 | 2024 | 5 | 8
2024-03-11 00:20:13 | А3 | 4.2 | 101879 | 411 | 30 | 593 | 900 | 460 | 3.844475 | 35.23929 | 1.937205 | 3.524601 | 2 | 10 | 001111111 001111111 | 2.25 | 10 | 2 | 10 | 35.1797 | 1 | 0 | 0 | 0 | 0 | 0 | 0 | 0 | 0 | 0 | 0 | 0 | 0 | 0 | 0 | 0 | 0 | 10 | 3 | 2024 | 5 | 7
2024-03-11 00:08:41 | А3 | 4.2 | 101879 | 411 | 30 | 594 | 900 | 460 | 3.834383 | 35.19658 | 1.962079 | 3.212065 | 2 | 10 | 001111111 001111111 | 2.25 | 10 | 2 | 10 | 35.11409 | 1 | 0 | 0 | 0 | 0 | 0 | 0 | 0 | 0 | 0 | 0 | 0 | 0 | 0 | 0 | 0 | 0 | 10 | 3 | 2024 | 5 | 6